## 电子行业 IQC 表
电子行业 IQC 检查表（PCB/元器件）
📋 基本信息
供应商名称： |  | 物料编码： |  | 检验日期：
物料名称： |  | 规格型号： |  | 检验单号：
来料数量： |  | 抽样数量： |  | 合格判定： | □ 合格 □ 不合格 □ 特采
🔌 PCB 板检验（10 项）
序号 | 检验类别 | 检验项目 | 检验标准/要求 | 检验方法 | 抽样数 | AQL | 合格数 | 不合格数 | 判定 | 备注
1 | PCB 检验 | 板厚 | 1.6±0.1mm | 千分尺测量 | 13 | 1
2 | PCB 检验 | 铜箔厚度 | ≥35μm | 测厚仪 | 5 | 1
3 | PCB 检验 | 线路宽度 | ≥0.15mm | 显微镜测量 | 5 | 1
4 | PCB 检验 | 线路间距 | ≥0.15mm | 显微镜测量 | 5 | 1
5 | PCB 检验 | 孔径 | 按图纸±0.05mm | 孔径规 | 13 | 1
6 | PCB 检验 | 孔铜厚度 | ≥20μm | 切片分析 | 3 | 1
7 | PCB 检验 | 阻焊层 | 无气泡、脱落 | 目视检查 | 13 | 2.5
8 | PCB 检验 | 丝印 | 清晰、无缺失 | 目视检查 | 13 | 2.5
9 | PCB 检验 | 可焊性 | 浸锡 245℃/3s，上锡≥95% | 可焊性测试 | 5 | 1
10 | PCB 检验 | 绝缘电阻 | ≥100MΩ | 绝缘测试仪 | 5 | 1
🔌 元器件检验（10 项）
1 | 元器件 | 封装尺寸 | 符合规格书 | 卡尺测量 | 13 | 1
2 | 元器件 | 引脚间距 | 按规格书 | 引脚规 | 13 | 1
3 | 元器件 | 引脚共面度 | ≤0.1mm | 共面度规 | 13 | 1
4 | 元器件 | 引脚可焊性 | 浸锡后上锡≥95% | 可焊性测试 | 5 | 1
5 | 元器件 | 丝印标识 | 清晰、正确 | 目视检查 | 13 | 2.5
6 | 元器件 | 外观 | 无破损、裂纹 | 目视检查 | 13 | 2.5
7 | 元器件 | 湿度指示卡 | 未超标（≤10%RH） | 目视检查 | 5 | 1
8 | 元器件 | 真空包装 | 包装完好、无漏气 | 目视检查 | 5 | 2.5
9 | 元器件 | 生产日期 | ≤12 个月 | 核对标签 | 5 | 1
10 | 元器件 | MSD 等级 | 符合规格要求 | 核对标签 | 5 | 1
🔌 IC 芯片检验（8 项）
1 | IC 芯片 | 型号规格 | 与 BOM 一致 | 核对标签 | 5 | 0
2 | IC 芯片 | 引脚数量 | 与规格书一致 | 目视计数 | 5 | 1
3 | IC 芯片 | 引脚平整度 | ≤0.1mm | 共面度规 | 13 | 1
4 | IC 芯片 | 芯片表面 | 无划伤、腐蚀 | 目视检查 | 13 | 2.5
5 | IC 芯片 | 激光打标 | 清晰、正确 | 目视检查 | 13 | 2.5
6 | IC 芯片 | 功能测试 | 功能正常 | IC 测试仪 | 5 | 1
7 | IC 芯片 | ESD 防护 | 符合 HBM 等级 | ESD 测试 | 3 | 1
8 | IC 芯片 | X-Ray 检查 | 无虚焊、短路 | X-Ray 检测 | 3 | 1
🔌 焊接材料检验（7 项）
1 | 焊接材料 | 锡膏型号 | 与 BOM 一致 | 核对标签 | 1 | 0
2 | 焊接材料 | 锡膏粘度 | 符合规格书 | 粘度计 | 3 | 1
3 | 焊接材料 | 锡膏金属含量 | ≥88% | 测试报告 | 1 | 0
4 | 焊接材料 | 助焊剂含量 | 符合规格书 | 测试报告 | 1 | 0
5 | 焊接材料 | 保质期 | 未过期 | 核对标签 | 5 | 0
6 | 焊接材料 | 存储温度 | 0-10℃ | 温度计 | 1 | 0
7 | 焊接材料 | ROHS 合规 | 符合 ROHS 2.0 | SGS 报告 | 1 | 0
✅ 检验结论
检验结论： | □ 合格，准予入库 □ 不合格，退货 □ 特采，让步接收
不合格描述：
处置意见：
检验员： |  | 日期： | 审核： |  | 日期： | 批准： |  | 日期：